## 谌
2007CAD快捷键
ADC | 设计中心 | EXP | 输入其他 格式文件 | BO | 边界创建 创建闭合 多段线和 面域 | EX | 延伸 | POL | 正多边形 | DO | 圆环 | DED | 编辑标注 | CATL+G | 栅格
CH | 修改特性 | IMP | 输入文件 |  |  | S | 拉伸 | REC | 矩形 | PO | 点 | DOV | 替换标注 系统变量 | CATL+L | 正交
MA | 属性匹配 | OP,PR | 自定义 CAD设置 | EXIT | 退出 | LEN | 直线拉长 | C | 圆 | DLI | 直线标注 | CATL+1 | 修改特性 | CATL+W | 对象追踪
ST | 文本样式 | PRINT | 打印 | DI | 距离 | SC | 比例缩放 | A | 圆弧 | DAL | 对齐标注 | CATL+2 | 设计中心 | CATL+U | 极轴
COL | 设置颜色 | PU | 清除垃圾 | LI | 显示图形 数据信息 | BR | 打断 | EL | 椭圆 | DRA | 半径标注 | CATL+O | 打开文本 | F1 | 帮助
LA | 图层操作 | R | 重新生成 | CO | 复制 | F | 倒圆角 | REG | 面域 | DDI | 直径标注 | CATL+N | 新建文件 | F2 | 文本窗口
LT | 线形 | REN | 重命名 | MI | 镜像 | PE | 多段线 编辑 | MT | 多行文本 | DAN | 角度标注 | CATL+P | 打印文件 | F3 | 对象扑捉
LTS | 线形比例 | SN | 捕捉栅格 | AR | 阵列 | ED | 修改文本 | T | 多行文本 | DCE | 中心标注 | CATL+S | 保存文件 | F7 | 栅格
LW | 线宽 | DS | 设置极 轴追踪 | O | 偏移 | CHA | 倒角 | B | 块定义 | DOR | 点标注 | CATL+Z | 放弃 | F8 | 正交
UN | 图形单位 | OS | 设置捕 捉模式 | RO | 旋转 | L | 直线 | I | 插入块 | TOL | 标注形 位公差 | CATL+X | 剪切 | P | 平移
ATT | 属性定义 | PRE | 打印预览 | M | 移动 | XL | 射线 | W | 定义块 文件 | LE | 快速引 出坐标 | CATL+C | 复制 | Z+空格 +空格 | 实时缩放
ATE | 编辑属性 | TO | 工具栏 | E+DEL | 删除 | PL | 多段线 | DIV | 定数等分 | DBA | 基线标注 | CATL+V | 粘贴 | Z | 局部放大
BO | 边界创建 | V | 命名视图 | X | 分解 | ML | 多线 | ME | 定距等分 | DCO | 连续标注 | CATL+B | 栅格捕捉 | Z+P | 返回上 一视图
AL | 对齐 | AA | 面积 | TR | 修剪 | SPL | 样条曲线 | H | 填充 | D | 标注形式 | CATL+F | 对象捕捉 | Z+E | 显示全部
数控折弯展开系数表
MATERIAL:SPCC/SECC |  |  |  | O: MATERIAL:AL/CU(铝和铜); 块定义: MATERIAL:SUS(不锈钢)
板厚 | 槽宽 | 扣除值 | 系数 | 上模内径 | 板厚 | 槽宽 | 扣除值 | 系数 | 板厚 | 槽宽 | 扣除值 | 系数
0.5 | V4 | 0.9 | 0.06 | R0.7 | 0.5 | V4 | 0.8 | 0.2 | 0.5 | V4 | 1 | 0.04
0.6 | V5 | 1.05 |  | R0.5 | 0.8 | V6 | 1.2 | 0.36 | 0.8 | V6 | 1.6 | 0.02
0.8 | V6 | 1.5 | 0.12 | R0.9 | 1 | V6 | 1.5 | 0.52 | 1 | V6 | 1.9 | 0.12
1 | V4 | 1.6 |  |  | 1.2 | V8 | 1.8 | 0.58 | 1.2 | V8 | 2.3 | 0.08 |  |  | 看中国足球队比赛十余年，永远觉得小组赛第一场叫关键之战，第二场叫生死之战，第三场叫背水一战，第四场叫荣誉之战。
1 | V6 | 1.7 | 0.26 | R1.0 | 1.5 | V8 | 2.2 | 0.82 | 1.5 | V8 | 2.7 | 0.32
1.2 | V8 | 2.2 | 0.24 | R1.1 | 1.5 | V10 | 2.3 | 0.72 | 1.5 | V10 | 2.9 | 0.1
1.5 | V8 | 2.5 | 0.5 | R1.6 | 2 | V12 | 3 | 1.02 | 2 | V12 | 3.7 | 0.3
1.5 | V10 | 2.7 | 0.34 | R1.3 | 2 | V14 | 3.1 | 0.92 | 2 | V14 | 3.9 | 0.08
2 | V12 | 3.4 | 0.56 | R2.0 | 2.5 | V14 | 3.7 | 1.32 | 2.5 | V18 | 5 | 0.02
2 | V14 | 3.6 | 0.4 | R2.3 | 2.5 | V18 | 3.9 | 1.14 | 3 | V20 | 5.8 | 0.2
2.5 | V14 | 4.3 | 0.72 | R2.3 | 板厚: 3; 槽宽: V18; 扣除值: 4.5; 系数: 1.54
2.5 | V18 | 4.6 | 0.42 | R3.0 | 板厚: 3; 槽宽: V20; 扣除值: 4.6; 系数: 1.44
3 | V18 | 5.2 | 0.82 | R3.0 | MATERIAL:SUS(不锈钢) 板厚: V8-V12; MATERIAL:SUS(不锈钢) 扣除值: V14-V18
3 | V20 | 5.3 | 0.68 | R3.3
4 | V25 | 6.6 |  | R1.0 | 扣除值: 长度—板厚+折弯系数
导风口大小= D（直径）—2（H（拉起高度）-15）
A+B+(系数/90*角度) |  |  |  |  | 扣除值: 拉伸预冲孔计算公式：do=D-2(H-0.43rd-0.72t)
钣金材料折弯系数表
板厚 | 折弯系数 |  |  | 板厚 | 板厚: 折弯系数; 扣除值: 板厚; 系数: 折弯系数
T=0.8 | ∫＝0 |  |  | T=1.2 | 板厚: ∫＝0.3; 扣除值: T=2.0; 系数: ∫＝0.6
T=1.0 | ∫＝0.2/0.25 |  |  | T=1.5 | 板厚: ∫＝0.5; 扣除值: T=2.5; 系数: ∫＝0.7
| 板厚 | 预冲孔 |  | 铜管翻边 | 预冲孔 |  |  | 外径 | 预冲孔 |  | M4翻边孔 | 3.2 | 2
M4攻牙 | 0.8~1.2 | 3 |  | 7.4 | 5.5 |  | 导风圈 | 344 | 308 |  | M5翻边孔 | 4.2 | 2
| 1.2~1.5 | 3.2 |  | 10 | 板厚: 8; 扣除值: 导风圈; 系数: 321; MATERIAL:SUS(不锈钢) 板厚: 290
| 1.5~3.0 | 3.5 |  | 13.4 | 板厚: 11
M4圆头拉铆螺母 |  | 6 |  |  | 扣除值: M4小头六角拉铆螺母; MATERIAL:SUS(不锈钢) 板厚: 6.2
M5圆头拉铆螺母 |  | 7 |  |  | 扣除值: M5小头六角拉铆螺母; MATERIAL:SUS(不锈钢) 板厚: 7.2
M6圆头拉铆螺母 |  | 9 |  |  | 扣除值: M6小头六角拉铆螺母; MATERIAL:SUS(不锈钢) 板厚: 9.2
M8圆头拉铆螺母 |  | 11 |  |  | 扣除值: M8小头六角拉铆螺母; MATERIAL:SUS(不锈钢) 板厚: 11